## 出口铝片质量标准
出口铝片生产质量标准
长度 | 1000M+3M
宽度 | ±0.01MM
铝原材料厚度 | 0.16MM 0.133±0.003MM
0.18MM 0.148±0.003MM
0.21MM 0.18 ±0.003MM
漆膜厚度： | μm 12±1(视颜色而定)
接头： | 每个20`小柜70%无接头，30%在三个接头以内。不允许有三个以上接头。
包装： | 双瓦椤纸箱包装，免熏蒸托盘
唛头： | 定唛或按客人指定